## Leis de comportamento IPT
LEI DE ABRAMS | [6 empty] | LEI DE LYSE
a/c (x) | Fc (Mpa) | Log Fc(y) |  |  |  |  | a/c (x) | m (y)
0.35 | 45 | 1.653213 |  |  |  |  | 0.35 | 3.5
0.46 | 30 | 1.477121 |  |  |  |  | 0.46 | 5
0.68 | 15 | 1.176091 |  | Log Fc= -Log K2* a/c + Log K1 |  |  | 0.68 | 7.5
Ponto | Xi | Yi | Xi-Xm | (Xi-Xm)² | Yi-Ym | (Xi-Xm)*(Yi-Ym) | Ponto | Xi | Yi | Xi-Xm | (Xi-Xm)² | Yi-Ym | (Xi-Xm)*(Yi-Ym)
1 | 0.35 | 1.653213 | -0.1466667 | 0.02151111 | 0.2177375 | -0.03193483 | 1 | 0.35 | 3.5 | -0.1466667 | 0.02151111 | -1.833333 | 0.2688889
2 | 0.46 | 1.477121 | -0.03666667 | 0.001344444 | 0.04164625 | -0.001527029 | 2 | 0.46 | 5 | -0.03666667 | 0.001344444 | -0.3333333 | 0.01222222
3 | 0.68 | 1.176091 | 0.1833333 | 0.03361111 | -0.2593838 | -0.04755369 | 3 | 0.68 | 7.5 | 0.1833333 | 0.03361111 | 2.166667 | 0.3972222
média | 0.4966667 | 1.435475 | Soma | 0.05646667 | Soma | -0.08101555 | Média | 0.4966667 | 5.333333 | Soma | 0.05646667 | Soma | 0.6783333
a = -Log k2= | -1.43475 |  | Log Fc = | 1.423519 |  |  | a=k3= | 12.01299
b = Log K1= | 2.148068 | [5 empty] | b=k4= | -0.6331169
k1 | 140.6266
k2 | 27.21135
[5 empty] | a/c especifico | 0.505 | [5 empty] | a/c específico | 0.505
[5 empty] | Fc= | 26.51666 | [5 empty] | m= | 5.433442
LEI DE MOLINARI | [6 empty] | Teor de argamassa |  | 0.55
Massa Especifica (g/cm³)
c | a | p |  |  |  |  | Traço unitário |  | c | a | p | a/c
3.1 | 2.63 | 2.65 | [6 empty] | 1 | 2.538393 | 2.895049 | 0.505
Teor de Argamassa |  | 0.55
Traço | m | c | a | p | a/c | Cc(kg/m³)
Rico | 3.5 | 1 | 1.475 | 2.025 | 0.35 | 500.6087
Principal | 5 | 1 | 2.3 | 2.7 | 0.46 | 373.6958
Pobre | 7.5 | 1 | 3.675 | 3.825 | 0.68 | 260.192
Ponto | Xi | Yi | Xi-Xm | (Xi-Xm)² | Yi-Ym | (Xi-Xm)*(Yi-Ym)
1 | 3.5 | 1.997568 | -1.833333 | 3.361111 | -0.8413841 | 1.542538
2 | 5 | 2.675973 | -0.3333333 | 0.1111111 | -0.1629789 | 0.05432631
3 | 7.5 | 3.843315 | 2.166667 | 4.694444 | 1.004363 | 2.17612
média | 5.333333 | 2.838952 | Soma | 8.166667 | Soma | 3.772984
a=K6 = | 0.461998
b=k5 = | 0.3749628
[5 empty] | m | 5.433442
[5 empty] | Cc = | 346.5962
Fc =
Fc = 𝐾1/(𝐾2 ^𝑎/𝑐)
m= k3*a/c + K4
Cc =
Cc = 1000/(𝐾5+𝐾6∗𝑚)
Diagrama de Dosagem
Agregado Graúdo: Seixo
Teor de argamassa: x %
Idade: x dias
Aditivo: x % Tipo
Slump: 10
Cimento: CP II Z
Fck (MPa)
a/c
C(kg/m³)
m (kg/kg)

## Calculo de padiolas neto
Cálculo de traço ipt
traço principal | 1 | 4.3
teor de argamassa | 0.53
cimento | 1 |  | Cimento | 50 | kg |  | Insumo | Quant. Baldes | Quant. Padiolas
areia | 1.809 |  | Areia | 84420 | cm³ |  | Areia | 3.983015 | 3.8592
pedra | 2.491 |  | Pedra | 83033.33 | cm³ |  | Pedra | 3.917591 | 3.79581
agua | 0.6 |  | Água | 26.382 | L |  | água | 1.244728 | -
Massa especifica do cimento | 3.1
Massa especifica da areia | 2.63 | g/cm³
Massa especifica do seixo | 2.65 | g/cm³ |  |  |  | Consumo de cimento | 392.0933 | kg/m³
Massa Unitaria areia | 1.5 | g/cm³
Massa Unitaria Seixo | 1.5 | g/cm³ | Balde 18 L |  |  | volume medido | 5.28 | m³
Coef. de inchamento | 1.4 |  | 119.4904 | cm |  | taxa de perdas | 1.05
Teor de umidade | 0.04 |  | 117.5277 | cm |  | volume de calculo | 5.544 | m³
Diametro do Balde | 30 | cm |  |  |  | Quantidade de cimento | 43.47531 | sacas
Area do balde | 706.5 | cm² | Padiola
Altura do balde | 30 | cm | 135.072 | cm |  | consumo de areia
Lado 1 da padiola | 25 | cm | 132.8533
Lado 2 da padiola | 25 | cm
Area da padiola | 625 | cm²
Altura da padiola | 35 | cm